## ALKOTÓK, JELLEMZŐK
BETON-TÉKA
Beton alkotók
| Adalékanyagok |  | Kötőanyagok |  |  | Adalékszerek |  | Építési víz, keverővíz |  | Kiegészítő anyagok | Szálerősítés | Armatúrák
| MSZ 4798:2016 |  | MSZ EN 197-1 |  |  | ???? |  | MSZ EN 1008 |  | ????
| MSZ EN 13055 | [6 empty] | Ivóvíz használata esetén nem kell elvégezni a vizsgálatokat
Cementek
1 | Finom pórusú tufa | 1 | CEMI | 52,5 N 52,5 R 42,5 N 42,5 R 32,5 N 32,5 R | 1 | Képlékenyítő | 1 | Hőfok: ……..-…….. -ig | 1 | I. típusú kieg.a. | Acél | Betonacélok
2 | Durva pórusú tufa | 2 | CEMII/A-S |  | 2 | Folyósító | 2 | PH: 4 vagy 4 felett | 2 | Mészkőliszt
3 | Kohóhabsalak | 3 | CEMII/B-S |  | 3 | Stabilizáló | 3 | Oldott anyag: …..% | 3 | Kvarcliszt
4 | Zúzott tégla | 4 | CEMII/A-D |  | 4 | Légbuborékképző | 4 | Humuszos anyag | 4 | Pigmentek
5 | Granulált kohósalak | 5 | CEMII/A-P |  | 5 | Kötésgyorsító | 5 | Lebegő anyagok | 5 | II. típusú kieg.a.
6 | Duzzasztott agyagkavics | 6 | CEMII/B-P |  | 6 | Szilárdulásgyorsító | 6 | Zsírok, olajok | 6 | Pernye
7 | Üveghabkavics | 7 | CEMII/A-Q |  | 7 | Kötéskésleltető | 7 | Mosószer maradvány | 7 | Granulált kohósalak
8 | Duzzasztott perlit | 8 | CEMII/B-Q |  | 8 | Tömítő | 8 | Szag | 8 | Trasz (puccolán)
9 | Pernyekavics | 9 | CEMII/A-V |  | 9 | Viszkozitást befolyásoló | 9 | Klorid tartalom | 9 | Mikroszilika (szilikapor) |  | Betonacél heg.hálók
10 | Kazánsalak (szénsalak) | 10 | CEMII/B-V |  | 10 | Többhatású | 10 | Kéntartalom | 10 | Metakaolin
11 | Algoporit | 11 | CEMII/A-W |  |  |  | 11 | Alkália tartalom
12 | Homok | 12 | CEMII/B-W |  |  |  | 12 | Cukrok
13 | Kavics | 13 | CEMII/A-T |  |  |  | 13 | Foszfátok
14 | Zúzott kő | 14 | CEMII/B-T |  |  |  | 14 | Nitrátok
15 | Barit | 15 | CEMII/A-L |  |  |  | 15 | Ólom
16 | Magnetit | 16 | CEMII/B-L |  |  |  | 16 | Higany
17 | Hematit | 17 | CEMII/A-LL |  |  |  | 17 | Szerves anyag |  |  | PA | Feszítőpászmák
18 | Ilmenit | 18 | CEMII/B-LL | [7 empty] | PE
19 | Acélhomok, vassörét | 19 | CEMII/A-M | [7 empty] | PP
20 |  | 20 | CEMII/B-M
|  | 21 | CEMIII/A
|  | 22 | CEMIII/B
|  | 23 | CEMIII/C
|  | 24 | CEMIV/A
|  | 25 | CEMIV/B | [7 empty] | Bazaltszál darálék | Bazaltszál
|  | 26 | CEMV/A
|  | 27 | CEMV/B
BETON SZILÁRDSÁGI OSZTÁLYOK
[5 empty] | NEHÉZ BETONOK |  | NORMÁL BETONOK |  | KÖNNYŰBETONOK
[6 empty] | ritkán használt, régebbi szabv.szrt. |  | nem értelmezett szil. |  | alkalmazott, de nem szabványos |  | Szénszál
[6 empty] | ritkán használt, régebbi szabv.szrt. |  | nem értelmezett szil. |  | alkalmazott, de nem szabványos
[6 empty] | ritkán használt, régebbi szabv.szrt. |  | nem értelmezett szil. |  | alkalmazott, de nem szabványos
[6 empty] | ritkán használt, régebbi szabv.szrt. |  | C8/10 |  | LC8/9
[6 empty] | ritkán használt, régebbi szabv.szrt. |  | C12/15 |  | LC12/13
[6 empty] | ritkán használt, régebbi szabv.szrt. |  | C16/20 |  | LC16/18
[6 empty] | ritkán használt, régebbi szabv.szrt. |  | C20/25 |  | LC20/22
[6 empty] | ritkán használt, régebbi szabv.szrt. |  | C25/30 |  | LC25/28
[6 empty] | ritkán használt, régebbi szabv.szrt. |  | C30/37 |  | LC30/33
[6 empty] | ritkán használt, régebbi szabv.szrt. |  | C35/45 |  | LC35/38 | Üvegszál darálék | Üvegszál
[6 empty] | ritkán használt, régebbi szabv.szrt. |  | C40/50 |  | LC40/44
[6 empty] | ritkán használt, régebbi szabv.szrt. |  | C45/55 |  | LC45/50
[6 empty] | ritkán használt, régebbi szabv.szrt. |  | C50/60 |  | LC50/55
[6 empty] | ritkán használt, régebbi szabv.szrt. |  | C55/67 |  | LC55/60
[6 empty] | ritkán használt, régebbi szabv.szrt. |  | C60/75 |  | LC60/66
[6 empty] | ritkán használt, régebbi szabv.szrt. |  | C70/85 |  | LC70/77
[6 empty] | ritkán használt, régebbi szabv.szrt. |  | C80/95 |  | LC80/88
[6 empty] | ritkán használt, régebbi szabv.szrt. |  | C90/105 |  | nem értelmezett szil. |  | Kevlar
[6 empty] | ritkán használt, régebbi szabv.szrt. |  | C100/115 |  | nem értelmezett szil.
Kitéti osztályok (ld. KAUSAY 2018)
Beton jelölési példák
C40/50–XC3–22–F3–Cl 0,10–CEM I 52,5 N–100 év–MSZ 4798:2016
C40/50–XC3–22–F3 (450±30 mm)–Cl 0,10–CEM I 52,5 N–100 év–MSZ 4798:2016
C35/45-XC4-XD2-XA5(H)-XV2(H)-32-F4-CEM III/B 32,5 N-SRMetakaolin-100 év-MSZ 4798:2016
C35/45-XC4-XD2-XA5(H)-XV2(H)-32-F4 (520±30 mm)-CEM III/B 32,5 N-SRMetakaolin-100 év-MSZ 4798:2016
LC12/13-D1,8-duzzasztott agyagkaviccsal-X0b(H)-16-C2-MSZ 4798:2016
LC12/13-D1,8-duzzasztott agyagkaviccsal-X0b(H)-16-C2 (1,25-1,11)-MSZ 4798:2016

## ALKALMAZÁSI TERÜLETEK
BETON-TÉKA
Építőipari alkalmazási területek
Mélyépítés |  |  |  | Magasépítés
| Közműépítés | Műtárgyépítés |  |  | Alépítmények | Felmenő szerkezetek | Födémek | Látványbeton szerk. | Burkolatok
[9 empty] | Beltéri | Homlokzati | Tető
| Közműcsatorna | Térszín alatt | Térszín felett |  | Mélyalapozás | Oszlop | Fogadószint | Pillér
[5 empty] | Résfal | Pillér | Közbenső födém | Fal | Fal | Épített | Kiselemes
|  | Alagút | Vonalas |  | Szekrény | Fal | Zárófödém | Födém | Padló | Szerelt | Középelemes
|  | Kéregvasút | Járda |  | Cölöp | Merevítő fal | Tetőkoporsó | Padló | Álmennyezet | Ragasztott | Nagyelemes
|  | Metró | Útpálya |  | Síkalapozás |  |  | 2D Motívum
|  |  | Térbeton |  | Pont |  |  | 3D Motívum
|  |  | Meder |  | Sáv
|  |  | Kötöttp. közl. alépítm. |  | Gerenda
Gerendarács
|  |  | Nem vonalas |  | Lemez
|  |  | Víztorony |  | Speciális
|  |  | Áteresz |  | Tömegbeton
|  |  | Zsilip |  | Hídfő gyám
|  |  | Szökőkút |  | Gépalap
Ipari padló
Iparművészeti alkalmazási területek
Tárgykészítés |  |  |  | Kisbútor
| Ékszer, Műtárgy | Használati tárgy |  |  | Beépített | Mobil | Speciális
| Gyűrű | Szerkezetes | Nem működő |  | Konyhapult | Szék
| Bross | Óraház | Levélnehezék |  | Mosdópult | Asztal
| Medál | Lámpatest | Képkeret |  | Bútor front
| Karkötő |  | Virágytartó
Kulcstartó
| Textilbeton falikép |  | Evőeszköz
Étkészlet